## 综合价
华信.李市城镇综合开发建设项目窗帘招标控制价清单
序号 | 楼层 | 名称 | 项目特征 | 数量 | 单位 | 含税包干单价 | 合价 | 备注
1 | 1F、报告大厅、2F、3F-7F（共5层）、8F-13F（共6层） | 布艺窗帘 | 一、项目特征： 1、成分：100％聚酯纤维， 2、甲醛含量（ｍｇ／ｋｇ）：≤２０， 3、ＰＨ值：４.０－８.５， 4、耐酚变黄级：≥4， 5、可分解芳香胺染料ｍｇ／ｋｇ：禁用（≤２０）， 6、透气率（mm/s）：≥118, 7、色牢度：耐干摩擦、耐湿摩擦≥4级， 8、耐光色牢度：≥5级， 9、克重（g/㎡）：424-445， 10、机织密度（根/10cm）：径向660—669 纬向406—408， 11、厚度（mm）：≥0.87 12、燃烧性能：阻燃符合 GB20286-2006阻燃1级，经向/纬向氧指数≥32%，损毁长度≤150mm，续燃时间≤5S，阴燃时间≤5S，燃烧滴落物未引起脱脂棉燃烧或阴燃。 13、颜色：米黄，灰色，蓝色，米白色（颜色提供样版由业主选定）。 14、轨道：铝合金大方轨或铝合金罗马杆根据现场情况选定。 15、质保期：十年质保。 16、其它详《窗帘采购产品参数》。 17、工程量计算规则：按窗帘成活后的展开尺寸按面积计算，窗帘的褶皱系数需征得建设单位认可。 二、工作内容： 1、测量 2、窗帘制作 3、运输安装 | 1869.4 | m2 | 112 | 209372.8
2 | 2F、3F-7F（共5层）、8F-13F（共6层）、厨房 | 拉珠百叶窗 | 一、项目特征： 1、叶片：叶片具有良好弹性，轻松回弹，不易弯折；绳孔紧缩设计，叶片闭合后可隐藏；采用三辊三涂烤漆工艺处理表面，叶片为宽度25mm的铝镁合金，无异味，不含铅等重金属，不释放甲醛等有害气体，可实现180°任意调光。 2、_x005f 机构：机构采用膨胀式免打孔脚撑支架设计，不用打孔破坏墙体，无需电钻等额外安装工具，防水防油免拆卸，安装牢固，不易脱落。 3、铝合金百叶，可以防红外线，防潮，180°任意调节光线。 4、计算方式：按窗帘成活后的展开尺寸计算。其它详《窗帘采购产品参数》。 二、工作内容： 1、测量 2、窗帘制作 3、运输安装 | 356.11 | m2 | 80 | 28488.8
3 | 舞台幕布(电动） | 舞台绒布 | 一、项目特征： 1、丝绒布,颜色：红色,黄色，咖啡色等(颜色待定）。 2、计算方式：按成活后的展开尺寸计算。其它详《窗帘采购产品参数》。 二、工作内容： 1、测量 2、制作 3、运输安装 | 100.8 | m2 | 58 | 5846.4
4 |  | 舞台电动开合系统（电机，电动轨道，遥控器）（套） | 一、项目特征： 1、舞台幕电机功率:350W，减速机传动比:10:1电机输出转速:1350rpm. 减速机输出转速:130rpm 系统设计载重:300kg应用范围:最大宽度为:15米;吊轮布置:6-8个吊轮/米。 2、电动轨道材质：铝合金成分符合GB/T 5237.2-2017标准； 3、规格壁厚≥2.0mm、宽度28.0mm-29.0mm、高度28.0mm-29.0mm； 4、每米承重（将样品两端固定、在1米长的轨道样品上均匀悬挂50KG的砝码，样品未见破损）：≥50KG； 5、轨道每米配吊环：≥6个； 6、外观质量符合GB/T 5237.2-2017标准。 遥控器：无线发射器，频率433HZ.接收范围大于200米。其它详《窗帘采购产品参数》。 二、工作内容： 1、运输安装 2、调试 | 1 | 台 | 6092 | 6092
合计 | [5 empty] | 249800

## 窗帘设备产品参数
窗帘设备产品参数
序号 | 使用区域 | 品类 | 数量（m/㎡/个） | 产品参数 | 备注 | 附参考图片
1 | 1F | 布 | 160 | 1、成分：１００％聚酯纤维， 2、甲醛含量（ｍｇ／ｋｇ）：≤２０， 3、ＰＨ值：４.０－８.５， 4、耐酚变黄级：≥4， 5、可分解芳香胺染料ｍｇ／ｋｇ：禁用（≤２０）， 6、透气率（mm/s）：≥118, 7、色牢度：耐干摩擦、耐湿摩擦≥4级， 8、耐光色牢度：≥5级， 9、克重（g/㎡）：424-445， 10、机织密度（根/10cm）：径向660—669 纬向406—408， 11、厚度（mm）：≥0.87 12、燃烧性能：阻燃符合 GB20286-2006阻燃1级，经向/纬向氧指数≥32%，损毁长度≤150mm，续燃时间≤5S，阴燃时间≤5S，燃烧滴落物未引起脱脂棉燃烧或阴燃。 | 布帘（面料） 建议使用麻质面料或棉质面料，环保健康。颜色：米黄，灰色，蓝色，米白色（颜色待定）。米黄美观大方，米白让人身心舒畅，蓝色宁静、清爽、浅灰色沉稳大方，让烦躁不安的心慢慢的平静下来。（浅灰色百搭） 轨道 建议使用铝合金大方轨或者铝合金罗马杆。十年质保。 百叶窗 建议使用铝合金百叶，可以防红外线，防潮，自由调节光线。
|  | 轨道 | 54.46 | 方轨：1、材质：铝合金成分符合GB/T 5237.3-2017标准 ， 2、规格壁厚≥1.15mm、宽度28.1mm-29.5mm、高度23.4mm-24.5mm， 3、每米克重（g/m）：≥379， 4、力学性能：抗拉强度Rm(MPa)≥224、规定非比例延伸强度Rp0.2(MPa)≥178、 断后伸长率A50mm(%)≥10.5， 5、外观质量符合GB/T 5237.3-2017标准。 罗马杆：1.型号：CL293 2.材质：铝合金 3。表面抗盐雾性能：24h,直径1.5mm以下锈点不多于20点/dm²，其中直径不小于1.0mm的锈点不超过5点（距离边缘棱角2mm以内的不计） 4.漆膜硬度≥2h 5.耐磨性能≥3级 6.铅≤1000mg/kg，汞≤1000mg/kg，镉≤100mg/kg
|  | 布带 | 114.8 | 1、厚度（mm）： ≥0.7 ， 2、单位面积质量（g/㎡)：≥350，_x000b_3、幅宽（cm)：≥10， 4、甲醛含量：（ｍｇ／ｋｇ）：≤２０， 5、ＰＨ值：４.０－８.５， 6、断裂强力（N）：≥长度方向2900， 7、可分解芳香胺染料ｍｇ／ｋｇ：禁用（≤２０）， 8、重金属ｍｇ／ｋｇ：符合GB/T 17593.2-2007<纺织品 重金属的测定 第二部分：电感耦合等离子体原子发射光谱法>重金属检出限指标， 9、燃烧性能：阻燃符合 GB20286-2006阻燃1级，经向/纬向氧指数≥32%，损毁长度≤150mm，续燃时间≤5S，阴燃时间≤5S，燃烧滴落物未引起脱脂棉燃烧或阴燃，烟密度等级（sdr）：≤15。
|  | 圈圈 | 960 | 1.型号:800 2.克重：12.8g 3.材质:pp 内环:ABS材质 4.规格:外径80mm 内径44mm
2 | 2F | 布 | 169 | 1、成分：１００％聚酯纤维， 2、甲醛含量（ｍｇ／ｋｇ）：≤２０， 3、ＰＨ值：４.０－８.５， 4、耐酚变黄级：≥4， 5、可分解芳香胺染料ｍｇ／ｋｇ：禁用（≤２０）， 6、透气率（mm/s）：≥118, 7、色牢度：耐干摩擦、耐湿摩擦≥4级， 8、耐光色牢度：≥5级， 9、克重（g/㎡）：424-445， 10、机织密度（根/10cm）：径向660—669 纬向406—408， 11、厚度（mm）：≥0.87 12、燃烧性能：阻燃符合 GB20286-2006阻燃1级，经向/纬向氧指数≥32%，损毁长度≤150mm，续燃时间≤5S，阴燃时间≤5S，燃烧滴落物未引起脱脂棉燃烧或阴燃。
|  | 轨道 | 82.15 | 方轨：1、材质：铝合金成分符合GB/T 5237.3-2017标准 ， 2、规格壁厚≥1.15mm、宽度28.1mm-29.5mm、高度23.4mm-24.5mm， 3、每米克重（g/m）：≥379， 4、力学性能：抗拉强度Rm(MPa)≥224、规定非比例延伸强度Rp0.2(MPa)≥178、 断后伸长率A50mm(%)≥10.5， 5、外观质量符合GB/T 5237.3-2017标准。 罗马杆：1.型号：CL293 2.材质：铝合金 3。表面抗盐雾性能：24h,直径1.5mm以下锈点不多于20点/dm²，其中直径不小于1.0mm的锈点不超过5点（距离边缘棱角2mm以内的不计） 4.漆膜硬度≥2h 5.耐磨性能≥3级 6.铅≤1000mg/kg，汞≤1000mg/kg，镉≤100mg/kg
|  | 布带 | 169 | 1、厚度（mm）： ≥0.7 ， 2、单位面积质量（g/㎡)：≥350，_x000b_3、幅宽（cm)：≥10， 4、甲醛含量：（ｍｇ／ｋｇ）：≤２０， 5、ＰＨ值：４.０－８.５， 6、断裂强力（N）：≥长度方向2900， 7、可分解芳香胺染料ｍｇ／ｋｇ：禁用（≤２０）， 8、重金属ｍｇ／ｋｇ：符合GB/T 17593.2-2007<纺织品 重金属的测定 第二部分：电感耦合等离子体原子发射光谱法>重金属检出限指标， 9、燃烧性能：阻燃符合 GB20286-2006阻燃1级，经向/纬向氧指数≥32%，损毁长度≤150mm，续燃时间≤5S，阴燃时间≤5S，燃烧滴落物未引起脱脂棉燃烧或阴燃，烟密度等级（sdr）：≤15。
|  | 圈圈 | 1014 | 1.型号:800 2.克重：12.8g 3.材质:pp 内环:ABS材质 4.规格:外径80mm 内径44mm
3 |  | 拉珠百叶窗 | 26.11 | 1、叶片：叶片具有良好弹性，轻松回弹，不易弯折；绳孔紧缩设计，叶片闭合后可隐藏；采用三辊三涂烤漆工艺处理表面，叶片为宽度25mm的铝镁合金，无异味，不含铅等重金属，不释放甲醛等有害气体，可实现180°任意调光。_x000b_机构：机构采用膨胀式免打孔脚撑支架设计，不用打孔破坏墙体，无需电钻等额外安装工具，防水防油免拆卸，安装牢固，不易脱落。
4 | 3F-7F | 布 | 890 | 1、成分：１００％聚酯纤维， 2、甲醛含量（ｍｇ／ｋｇ）：≤２０， 3、ＰＨ值：４.０－８.５， 4、耐酚变黄级：≥4， 5、可分解芳香胺染料ｍｇ／ｋｇ：禁用（≤２０）， 6、透气率（mm/s）：≥118, 7、色牢度：耐干摩擦、耐湿摩擦≥4级， 8、耐光色牢度：≥5级， 9、克重（g/㎡）：424-445， 10、机织密度（根/10cm）：径向660—669 纬向406—408， 11、厚度（mm）：≥0.87 12、燃烧性能：阻燃符合 GB20286-2006阻燃1级，经向/纬向氧指数≥32%，损毁长度≤150mm，续燃时间≤5S，阴燃时间≤5S，燃烧滴落物未引起脱脂棉燃烧或阴燃。
|  | 轨道 | 318.9 | 方轨：1、材质：铝合金成分符合GB/T 5237.3-2017标准 ， 2、规格壁厚≥1.15mm、宽度28.1mm-29.5mm、高度23.4mm-24.5mm， 3、每米克重（g/m）：≥379， 4、力学性能：抗拉强度Rm(MPa)≥224、规定非比例延伸强度Rp0.2(MPa)≥178、 断后伸长率A50mm(%)≥10.5， 5、外观质量符合GB/T 5237.3-2017标准。 罗马杆：1.型号：CL293 2.材质：铝合金 3。表面抗盐雾性能：24h,直径1.5mm以下锈点不多于20点/dm²，其中直径不小于1.0mm的锈点不超过5点（距离边缘棱角2mm以内的不计） 4.漆膜硬度≥2h 5.耐磨性能≥3级 6.铅≤1000mg/kg，汞≤1000mg/kg，镉≤100mg/kg
|  | 布带 | 742 | 1、厚度（mm）： ≥0.7 ， 2、单位面积质量（g/㎡)：≥350，_x000b_3、幅宽（cm)：≥10， 4、甲醛含量：（ｍｇ／ｋｇ）：≤２０， 5、ＰＨ值：４.０－８.５， 6、断裂强力（N）：≥长度方向2900， 7、可分解芳香胺染料ｍｇ／ｋｇ：禁用（≤２０）， 8、重金属ｍｇ／ｋｇ：符合GB/T 17593.2-2007<纺织品 重金属的测定 第二部分：电感耦合等离子体原子发射光谱法>重金属检出限指标， 9、燃烧性能：阻燃符合 GB20286-2006阻燃1级，经向/纬向氧指数≥32%，损毁长度≤150mm，续燃时间≤5S，阴燃时间≤5S，燃烧滴落物未引起脱脂棉燃烧或阴燃，烟密度等级（sdr）：≤15。
|  | 圈圈 | 5330 | 1.型号:800 2.克重：12.8g 3.材质:pp 内环:ABS材质 4.规格:外径80mm 内径44mm
5 |  | 拉珠百叶窗 | 55 | 1、叶片：叶片具有良好弹性，轻松回弹，不易弯折；绳孔紧缩设计，叶片闭合后可隐藏；采用三辊三涂烤漆工艺处理表面，叶片为宽度25mm的铝镁合金，无异味，不含铅等重金属，不释放甲醛等有害气体，可实现180°任意调光。_x000b_机构：机构采用膨胀式免打孔脚撑支架设计，不用打孔破坏墙体，无需电钻等额外安装工具，防水防油免拆卸，安装牢固，不易脱落。
6 | 8F-13F | 布 | 525.6 | 1、成分：１００％聚酯纤维， 2、甲醛含量（ｍｇ／ｋｇ）：≤２０， 3、ＰＨ值：４.０－８.５， 4、耐酚变黄级：≥4， 5、可分解芳香胺染料ｍｇ／ｋｇ：禁用（≤２０）， 6、透气率（mm/s）：≥118, 7、色牢度：耐干摩擦、耐湿摩擦≥4级， 8、耐光色牢度：≥5级 9、成品克重：1200g/m左右(视缩率不同而有所不同) 10、经向原料:280D高收缩丝袜纬向原料:600D毛性丝 11、厚度（mm）：≥0.87 12、燃烧性能：阻燃符合 GB20286-2006阻燃1级，经向/纬向氧指数≥32%，损毁长度≤150mm，续燃时间≤5S，阴燃时间≤5S，燃烧滴落物未引起脱脂棉燃烧或阴燃。 | 布帘（面料） 建议使用麻质面料或涤麻混纺面料，环保健康。颜色：米黄，灰色，蓝色，米白色（颜色待定）。米黄美观大方，米白让人身心舒畅，蓝色宁静、清爽、浅灰色沉稳大方，让烦躁不安的心慢慢的平静下来。（浅灰色百搭） 轨道 建议使用铝合金大方轨或者铝合金罗马杆。十年质保。 百叶窗 建议使用铝合金百叶，可以防红外线，防潮，自由调节光线。
|  | 轨道 | 230.22 | 方轨：1、材质：铝合金成分符合GB/T 5237.3-2017标准 ， 2、规格壁厚≥1.15mm、宽度28.1mm-29.5mm、高度23.4mm-24.5mm， 3、每米克重（g/m）：≥379， 4、力学性能：抗拉强度Rm(MPa)≥224、规定非比例延伸强度Rp0.2(MPa)≥178、 断后伸长率A50mm(%)≥10.5， 5、外观质量符合GB/T 5237.3-2017标准。 罗马杆：1.型号：CL293 2.材质：铝合金 3。表面抗盐雾性能：24h,直径1.5mm以下锈点不多于20点/dm²，其中直径不小于1.0mm的锈点不超过5点（距离边缘棱角2mm以内的不计） 4.漆膜硬度≥2h 5.耐磨性能≥3级 6.铅≤1000mg/kg，汞≤1000mg/kg，镉≤100mg/kg
|  | 布带 | 525.6 | 1、厚度（mm）： ≥0.7 ， 2、单位面积质量（g/㎡)：≥350，_x000b_3、幅宽（cm)：≥10， 4、甲醛含量：（ｍｇ／ｋｇ）：≤２０， 5、ＰＨ值：４.０－８.５， 6、断裂强力（N）：≥长度方向2900， 7、可分解芳香胺染料ｍｇ／ｋｇ：禁用（≤２０）， 8、重金属ｍｇ／ｋｇ：符合GB/T 17593.2-2007<纺织品 重金属的测定 第二部分：电感耦合等离子体原子发射光谱法>重金属检出限指标， 9、燃烧性能：阻燃符合 GB20286-2006阻燃1级，经向/纬向氧指数≥32%，损毁长度≤150mm，续燃时间≤5S，阴燃时间≤5S，燃烧滴落物未引起脱脂棉燃烧或阴燃，烟密度等级（sdr）：≤15。
|  | 圈圈 | 3156 | 1.型号:800 2.克重：12.8g 3.材质:pp 内环:ABS材质 4.规格:外径80mm 内径44mm
7 |  | 拉珠百叶窗 | 231 | 1、叶片：叶片具有良好弹性，轻松回弹，不易弯折；绳孔紧缩设计，叶片闭合后可隐藏；采用三辊三涂烤漆工艺处理表面，叶片为宽度25mm的铝镁合金，无异味，不含铅等重金属，不释放甲醛等有害气体，可实现180°任意调光。_x000b_机构：机构采用膨胀式免打孔脚撑支架设计，不用打孔破坏墙体，无需电钻等额外安装工具，防水防油免拆卸，安装牢固，不易脱落。
8 | 报告大厅1F | 布 | 124.8 | 1、成分：１００％聚酯纤维， 2、甲醛含量（ｍｇ／ｋｇ）：≤２０， 3、ＰＨ值：４.０－８.５， 4、耐酚变黄级：≥4， 5、可分解芳香胺染料ｍｇ／ｋｇ：禁用（≤２０）， 6、透气率（mm/s）：≥118, 7、色牢度：耐干摩擦、耐湿摩擦≥4级， 8、耐光色牢度：≥5级， 9、克重（g/㎡）：424-445， 10、机织密度（根/10cm）：径向660—669 纬向406—408， 11、厚度（mm）：≥0.87 12、燃烧性能：阻燃符合 GB20286-2006阻燃1级，经向/纬向氧指数≥32%，损毁长度≤150mm，续燃时间≤5S，阴燃时间≤5S，燃烧滴落物未引起脱脂棉燃烧或阴燃。 | 布帘（面料） 建议使用麻质面料或棉质面料，环保健康。颜色：米黄，灰色，蓝色，米白色（颜色待定）。米黄美观大方，米白让人身心舒畅，蓝色宁静、清爽、浅灰色沉稳大方，让烦躁不安的心慢慢的平静下来。（浅灰色百搭） 轨道 建议使用铝合金大方轨。十年质保。
|  | 轨道 | 19.7 | 方轨：1、材质：铝合金成分符合GB/T 5237.3-2017标准 ， 2、规格壁厚≥1.15mm、宽度28.1mm-29.5mm、高度23.4mm-24.5mm， 3、每米克重（g/m）：≥379， 4、力学性能：抗拉强度Rm(MPa)≥224、规定非比例延伸强度Rp0.2(MPa)≥178、 断后伸长率A50mm(%)≥10.5， 5、外观质量符合GB/T 5237.3-2017标准。
|  | 布带 | 44.8 | 1、厚度（mm）： ≥0.7 ， 2、单位面积质量（g/㎡)：≥350，_x000b_3、幅宽（cm)：≥10， 4、甲醛含量：（ｍｇ／ｋｇ）：≤２０， 5、ＰＨ值：４.０－８.５， 6、断裂强力（N）：≥长度方向2900， 7、可分解芳香胺染料ｍｇ／ｋｇ：禁用（≤２０）， 8、重金属ｍｇ／ｋｇ：符合GB/T 17593.2-2007<纺织品 重金属的测定 第二部分：电感耦合等离子体原子发射光谱法>重金属检出限指标， 9、燃烧性能：阻燃符合 GB20286-2006阻燃1级，经向/纬向氧指数≥32%，损毁长度≤150mm，续燃时间≤5S，阴燃时间≤5S，燃烧滴落物未引起脱脂棉燃烧或阴燃，烟密度等级（sdr）：≤15。
9 | 舞台幕布（电动）1F | 绒布 | 100.8 | 名称：绒布1、成分：１００％聚酯纤维， 2、甲醛含量：（ｍｇ／ｋｇ）：≤２０， 3、异味：无， 4、防紫外线性能：UPF:50+ T(UVA):≤0.3% T(UVB):≤0.1%, 5、遮光率（%）： ≥99 6、幅宽（cm）： ≥280, 7、克重（g/㎡）：300-305， 8、致癌染料ｍｇ／ｋｇ：≤10ｍｇ／ｋｇ， 9、燃烧性能：阻燃符合 GB20286-2006阻燃1级，经向/纬向氧指数≥32%，损毁长度≤150mm，续燃时间≤5S，阴燃时间≤5S，燃烧滴落物未引起脱脂棉燃烧或阴燃。， 10、色牢度：耐干洗、耐水洗、耐干摩擦、耐湿摩擦≥4级， 11、耐光色牢度：≥6级， 12、耐磨性能：羊毛织物磨料负重595G.试验10000次后，试样无破损， 13、起毛球性能级（A方法）： ≥4-5级， 14、防紫外线性能：UPF:50+ T(UVA):≤0.01% T(UVB):≤0.01%, 15、汽蒸收缩（%）：径向0—-0.6 纬向0—-0.6 ， 16、织物悬垂性（%）：悬垂系数≥72.5 | 建议使用丝绒布,颜色：红色,黄色，咖啡色等(颜色待定） 建议使用电动开合系统
|  | 布带 | 19.6 | 1、厚度（mm）： ≥0.7 ， 2、单位面积质量（g/㎡)：≥350，_x000b_3、幅宽（cm)：≥10， 4、甲醛含量：（ｍｇ／ｋｇ）：≤２０， 5、ＰＨ值：４.０－８.５， 6、断裂强力（N）：≥长度方向2900， 7、可分解芳香胺染料ｍｇ／ｋｇ：禁用（≤２０）， 8、重金属ｍｇ／ｋｇ：符合GB/T 17593.2-2007<纺织品 重金属的测定 第二部分：电感耦合等离子体原子发射光谱法>重金属检出限指标， 9、燃烧性能：阻燃符合 GB20286-2006阻燃1级，经向/纬向氧指数≥32%，损毁长度≤150mm，续燃时间≤5S，阴燃时间≤5S，燃烧滴落物未引起脱脂棉燃烧或阴燃，烟密度等级（sdr）：≤15。
10 |  | 舞台电动开合系统（电机，电动轨道，遥控器） | 1（套） | 舞台幕电机功率:350W，减速机传动比:10:1电机输出转速:1350rpm. 减速机输出转速:130rpm 系统设计载重:300kg应用范围:最大宽度为:15米;吊轮布置:6-8个吊轮/米 电动轨道：1、材质：铝合金成分符合GB/T 5237.2-2017标准 ， 2、规格壁厚≥2.0mm、宽度28.0mm-29.0mm、高度28.0mm-29.0mm， 3、每米承重（将样品两端固定、在1米长的轨道样品上均匀悬挂50KG的砝码，样品未见破损）：≥50KG， 4、轨道每米配吊环：≥6个， 5、外观质量符合GB/T 5237.2-2017标准。 遥控器：无线发射器，频率433HZ.接收范围大于200米
11 | 厨房1F | 拉珠百叶窗 | 44 | 1、叶片：叶片具有良好弹性，轻松回弹，不易弯折；绳孔紧缩设计，叶片闭合后可隐藏；采用三辊三涂烤漆工艺处理表面，叶片为宽度25mm的铝镁合金，无异味，不含铅等重金属，不释放甲醛等有害气体，可实现180°任意调光。_x005f_x005f_x005f_x005f_x005f_x005f_x005f_x005f_x005f_x005f_x000b_机构：机构采用膨胀式免打孔脚撑支架设计，不用打孔破坏墙体，无需电钻等额外安装工具，防水防油免拆卸，安装牢固，不易脱落。 | 百叶窗 建议使用铝合金百叶，可以防红外线，防潮，自由调节光线。
麻质灰色窗帘
拉珠百叶窗
圈圈
布带
铝合金方轨
铝合金罗马杆
蓝色涤麻混纺面料
舞台丝绒布